## Capacités
Some data about batteries
Le fichier à jour est sur mon PC. Il est copié quand j'y pense sur |  |  | https://tayeb.fr/wiki_uploads/energie/batteries_copie.xls
Autre version éditable mais périmée: |  |  | https://docs.google.com/spreadsheets/d/1I6s1wDRKDxaI3wNfBJt4U5z26c81Qvi9rWT7J9-vT7U/edit#gid=1960281724 | [13 empty] | https://bit.ly/2MmdDGb
Nature | Model | V | Ah | Wh | kg | volume | C rate charge | C rate discharge | Wh / kg | Wh/liter | W | W/Wh | mAh/g | density | price | Wh / price | References or comments | Other link | Other link
NiMH | AA (ReCyko) | 1.3 | 2.1 | 2.73 | 0.0285 | 0.007696902 |  |  | 95.78947 | 354.6882 |  |  |  | 3.702788 | 2 | 1.365
NiMH | AAA (ReCyko) | 1.3 | 0.82 | 1.066 | 0.0122 | 0.003780216 |  |  | 87.37705 | 281.9945 |  |  |  | 3.227329 | 2 | 0.533
LiFePO4 | A123_ANR26650M1-B | 3.3 | 2.5 | 8.25 | 0.076 | 0.0345104 | 4 |  | 108.5526 | 239.0584 |  |  |  | 2.202235 |  |  | https://www.batteryspace.com/prod-specs/6610.pdf
Li-ion | 14500 | 3.7 | 0.9 | 3.33 | 0.0191 | 0.007696902 |  |  | 174.3455 | 432.6416 |  |  |  | 2.481518
Li-ion | 18650 cheap | 3.7 | 2.4 | 8.88 | 0.0456 | 0.01654049 |  |  | 194.7368 | 536.8645 |  |  |  | 2.756872 | 4 | 2.22
Li-ion | 18650 Panasonic | 3.6 | 3.3 | 11.88 | 0.0485 | 0.01654049 | 0.5 |  | 244.9485 | 718.2377 |  |  |  | 2.932199 | 7 | 1.697143
Li-ion | Tesla S 100D |  |  | 98000 | 600 |  |  |  | 163.3333
Li-ion 21700 (x 4416) | Tesla Model 3 75kWh | 345.6 | 223.1 | 77103.36 | 480 |  |  |  | 160.632 |  | 340000 | 4.409665
Li-ion 21700 | Tesla Model 3 75kWh | 3.6 | 4.85 | 17.46 | 0.06793478 | 0.02424524 |  |  | 257.0112 | 720.1413 |  |  |  | 2.801984
Li-ion | Jaguar I-Pace |  |  | 84700 | 600 |  |  |  | 141.1667
Li-ion | CATL | [7 empty] | 255 | [7 empty] | Doit équiper les voitures à compter de 2023
Li-ion | gants 30 Seven | 7.4 | 1.9 | 14.06 | 0.072 |  |  |  | 195.2778
Li-Po | Motorola HF5X | 3.8 | 1.65 | 6.27 | 0.0285 | 0.0143052 |  |  | 220 | 438.3022 |  |  |  | 1.992283 | 9 | 0.6966667 | Smartphone
Li-ion | Stoots Easypower | 3.7 | 1.9 | 7.03 | 0.039 | 0.017424 |  |  | 180.2564 | 403.4665 |  |  |  | 2.238292 | 15 | 0.4686667 | Head light
Li-ion NMC | Zero ZF 3.3 | 113 | 28 | 3164 | 19 | 8.398 | 1 | 7 | 166.5263 | 376.7564 | 16500 | 5.214918 |  | 2.262443 | 3500 | 0.904 | Zero Motorcycles 2016 (in my FXS)
Li-ion NMC | Zero ZF 3.3 | 3.65 | 25 | 91.25 | 0.485 | 0.222561 | 1 | 7 | 185 | 410 |  |  |  | 2.216216 |  |  | Modules Farasis IMP06160230P25A
Li-ion | Bosch PowerTube | 36 | 16.7 | 625 | 3.645 | 1.91 | 0.3592814 | 1.197605 | 171.4678 | 327.2251 |  |  |  | 1.908377 | 926 | 0.674946 | Cube Stereo
Li-ion | Frog | 36 | 20 | 720 | 4.5 | 3 |  |  | 160 | 240 |  |  |  |  | 211.15 | 3.409898 | batterie Frog Aliexpress pour vélo Fred
??? | Mankame EP-1 moto indiegogo |  |  | 18400 | 65 |  |  |  | 283.0769 | [7 empty] | does not seem to exist nowadays!
Li-ion NCM 111 | Samsung SDI 94Ah | 3.68 | 94 | 345.92 | 2.01 | 0.973125 |  |  | 172.0995 | 355.4733 |  |  |  | 2.065511 |  |  | Samsung SDI 94 Ah full specs
Li-ion | Samsung SDI 120Ah | 3.68 | 120 | 441.6 | 2.01 | 0.973125 |  |  | 219.7015 | 453.7958 |  |  |  | 2.065511
Li-ion | Panasonic NCR20700B | 3.6 | 4 | 14.4 | 0.063 | 0.02199115 |  |  | 228.5714 | 654.8089 |  |  |  | 2.864789
Li-ion | VTT Moustache 2017 | 36 | 13.8 | 496.8 | 2.5 |  |  |  | 198.72 | [7 empty] | Mountain bike
Li-ion SCiB 23Ah | Toshiba |  | 23 |  | 0.55 | 0.270512 | 80% en 6 min |  | 99.35168 | 202 | [6 empty] | Fonctionne bien à -30°C | https://www.futura-sciences.com/tech/actualites/tech-voitures-electriques-batterie-rechargee-6-minutes-320-km-autonomie-21127/
Li-ion | Farasis 4th Gen | [5 empty] | > 2C |  | 330 | 750 | [6 empty] | Fonctionne bien à -20°C
Li-ion | Farasis SCC55 silicon-carbon anode | [7 empty] | 330 | 750 | [6 empty] | https://insideevs.com/news/539398/farasis-batteries-energy-density-boost/
graphene | graphenano | 2.3 |  |  |  |  | 100 |  | 1000 | [7 empty] | https://www.grabat.es/en/ | https://tayeb.fr/wiki_uploads/energie/2016_Nanotechnology.graphene_Grabat.batteries_IJIEEE.pdf
nanoFlowcell | QUANT 48VOLT | 48 | [6 empty] | 600 | 600 |  |  |  | 1 |  |  | liquid electrolyte
graphene | GAC | [5 empty] | 6C |  | 205 | [7 empty] | Disponible sur voitures commercialisées en Chine
graphene | Graphene Phase One | 3 | 700 | 2100 | 1 |  |  |  | 2100 | [7 empty] | Saint Jean Carbon, devenu depuis Volt Carbon Technologies
graphene | Graphene Phase One | 3 | 320 | 960 | 1 |  | 1.6 |  | 960 | [7 empty] | Saint Jean Carbon, devenu depuis Volt Carbon Technologies
graphene | Hybrid Kinetic Group |  |  | 30000 |  |  | 50 |  | 300 | [7 empty] | the car is expected for 2020
graphene lithium-sulfur | Hybrid Kinetic Group | [5 empty] | up to 20 C |  | 2500
graphene Al ion | GMG | [5 empty] | 70C |  | 160 | [7 empty] | https://www.automobile-propre.com/gmg-annonce-des-batteries-graphene-aluminium-ion-revolutionnaires/
Lithium Sulphur (Li-S) | Oxis Energy | [7 empty] | 2600 | [7 empty] | Projet LISA | https://www.revolution-energetique.com/des-batteries-lithium-soufre-jusqua-cinq-fois-plus-efficaces-que-les-accumulateurs-lithium-ion/
Solide | Qing Tao Energy Development | [7 empty] | 400 | [7 empty] | Usine opérationnelle
Solide | QuantumScape | [5 empty] | 4C |  | 500 | [7 empty] | https://www.automobile-propre.com/la-batterie-quantumscape-va-t-elle-revolutionner-la-voiture-electrique/
Semi-solide | 24M | [7 empty] | 280 | [7 empty] | Prévu en 2020
inorganic | Innolith Energy Battery | [5 empty] | 2 |  | 1000 | [7 empty] | http://electricmotorcycleforum.com/boards/index.php?topic=8887.0
| StoreDot FlashBattery | [5 empty] | up to 20 C |  | 300 | 680 | [6 empty] | Soit disant plus de Wh/kg, charge en 5 min, peu d'usure. Mais ca fait depuis 2015 qu'ils nous l'annoncent... | production lancée en 2021 | https://en.wikipedia.org/wiki/StoreDot
Magnésium | [16 empty] | wikipedia | ANR MAGICIEN
| IBM | [5 empty] | 10C |  |  | 800 | [6 empty] | https://www.usinenouvelle.com/article/grace-a-l-eau-de-mer-ibm-a-mis-au-point-une-nouvelle-batterie-sans-metaux-lourds.N914824
Enovix | 3D Silicon Li-ion | [8 empty] | 695
Li-ion, anode en Si | Enevate | [7 empty] | 340 | 800 | [6 empty] | https://www.automobile-propre.com/enevate-annonce-une-revolution-dans-les-technologies-de-batterie/
Li-ion, anode en Si nanowires | Amprius | [7 empty] | 500 | 1200 | [6 empty] | Utilisées dans le Airbus Zephyr | https://ir.amprius.com/news-events/press-releases/detail/7/amprius-technologies-ships-first-commercially-available-450
Li-ion | Samsung's "graphene balls" | [5 empty] | 5 |  |  | 800 |  |  | 716
sodium-ion | Tiamat | [7 empty] | 90 | [7 empty] | charge rapide, longue durée de vie, mais faible densité d'énergie
Li-air | [8 empty] | 500 | [7 empty] | https://fr.wikipedia.org/wiki/Accumulateur_lithium-air | https://www.revolution-energetique.com/la-batterie-lithium-air-ressort-des-cartons-et-affiche-une-densite-energetique-record/
supercapacitor |  | 3 | [6 empty] | 9 | [7 empty] | wikipedia
supercapacitor | Urbix | [8 empty] | 75
Pb | batterie au plomb | [7 empty] | 20 à 40 | 40 à 100
Note on A13: produites par la GigaFactory de Tesla
Note on A14: produites par la GigaFactory de Tesla
Note on A15: NMC
Note on A18: Li-Po = lithium-ion polymère
Note on A20: Lithium Nickel Manganese Cobalt: LiNiMnCoO2 ("NMC" or other rearrangements of those letters)
Note on A21: Lithium Nickel Manganese Cobalt: LiNiMnCoO2 ("NMC" or other rearrangements of those letters)
Note on A24: they say: "High Density Samsung cells"
Note on A25: utilisé dans BMW i3
Note on B11: modèle NCR18650B
Note on B13: 96 éléments en série 46 éléments en parallèle
Note on B26: planned for 2018 with same dimensions as the 94Ah
Note on B34: GAC = Guangzhou Automobile Corporation
Note on B37: Batteries utilisées dans la voiture hybride H600 de Hybrid Kinetic Group
Note on D13: chaque cellule a une capacité réelle de 4.85 Ah, et utilisable de 4.65Ah
Note on D14: chaque cellule a une capacité réelle de 4.85 Ah, et utilisable de 4.65Ah
Note on D35: theoretical...
Note on D36: experimental average for 100 cycles of discharge / charge
Note on F13: 300 kg de cellules 480 kg avec câblage, systèmes électriques, armatures
Note on G5: in liter
Note on G22: section 0.4525 dm² mesurée en décalquant sur du papier quadrillé x longueur 4.22 dm
Note on H5: 1C means charged in 1 hour C/2 means charged in 2 hours 2C means charged in 0.5 hour etc... But it is purely theoretical. Optimized charging is not realized at constant C rate -Anonyme
Note on H8: 1C en standard 4C jusqu'à 80% SOC
Note on H22: 6 A
Note on H30: 10 to 80% SoC in less than 20 minutes
Note on H44: batterie testée sur 50000 cycles de charge / décharge à 2C, https://innolith.com/technology/
Note on I20: 4C : continuous 7C : peak (10 sec.)
Note on I21: 4C : continuous 7C : peak (10 sec.)
Note on I22: 20 A
Note on J33: assuming that the density of their electrolyte is equal to 1
Note on J34: https://www.autoevolution.com/news/gac-aion-lx-plus-gets-1008-km-626-mi-of-range-with-1444-kwh-battery-pack-173689.html
Note on J38: announced...
Note on J40: Pour l'instant ils en sont à 300, mais en annoncent 2600, cf. https://oxisenergy.com/https-oxisenergy-com-wp-content-uploads-2018-12-lisa_press-release_oxis-171218-pdf/
Note on J42: en fait, ils annoncent entre 350 et 500
Note on J50: actuellement commercialisées: 450 Wh/kg
Note on K33: In fact, the current models rate 320 Wh/liter, and they hope to get 600 Wh/liter, but I do not know the density of their electrolyte.
Note on K50: actuellement commercialisées: 1100 Wh/L
Note on L13: https://fr.wikipedia.org/wiki/Tesla_Model_3
Note on L20: 33kW pour 2 packs de batteries
Note on N5: electrode capacity https://www.researchgate.net/post/How_do_I_calculate_the_theoretical_capacity_of_a_cathode_material_LiMn15Ni05O4_for_lithium_ion_battery
Note on O33: assumed
Note on S52: voir aussi: https://www.automobile-propre.com/batteries-et-vehicules-electriques-lessentiel-de-lactu-novembre-2019/

## Zero FXS
En se servant de la datasheet d'un élément Farasis IMP06160230P25A
| 1 élément | 1 pack 3.3 kWh | 2 packs 3.3 kWh | notes
nbre éléments | 1 | 28 | 28
nbre de batteries |  | 1 | 2
Capacity (nominal) Ah | 25 | 25 | 50
Capacity (mini) Ah | 23.5 | 23.5 | 47
Nominal voltage | 3.65 | 102.2 | 102.2
Voltage max 1 | 4.2 | 117.6 | 117.6 | selon Farasis
Voltage max 2 | 4.15 | 116.2 | 116.2 | 116V selon Zero, si on en croit | https://zeromanual.com/index.php/Unofficial_Service_Manual#Battery
Voltage test | 4 | 112 | 112 | Voltage de charge assurant une grande longévité de la batterie selon |  |  | https://pushevs.com/2018/04/27/battery-charging-full-versus-partial/
Voltage pour stockage | 3.8 | 106.4 | 106.4 | Voltage conseillé pour stockage des batteries Li-ion selon |  | https://batteryuniversity.com/learn/article/how_to_store_batteries
Discharge min (V) | 2 | 56 | 56 | selon Farasis
Discharge min (V) | 3 | 84 | 84 | 84V selon Zero si on en croit | https://zeromanual.com/index.php/Unofficial_Service_Manual#Battery
Discharge max (continuous) (A) | 100 | 100 | 200 | soit 4C
Discharge peak (10 sec.) (A) | 175 | 175 | 350 | soit 7C
Les packs Zero de 14.4 kWh sont faits à partir de cellules NMC Farasis de 29 Ah :
https://zeromanual.com/wiki/SDS_Platform/Unofficial_Service_Manual#Battery
https://chargedevs.com/newswire/new-farasis-pouch-cell-balances-power-and-energy-density/
https://french.alibaba.com/product-detail/farasis-prismatic-rechargeable-ultra-thin-lithium-polymer-battery-3-7v-29ah-30ah-62473567947.html
| 1 élément | 1 pack 3.3 kWh | packs 3.3 kWh | notes
nbre éléments | 1 | 28 | 28
nbre de batteries en parallèle |  | 1 | 4
Capacity (nominal) Ah | 29 | 29 | 116
Nominal voltage | 3.65 | 102.2 | 102.2
Voltage max 2 | 4.15 | 116.2 | 116.2 | 116V selon Zero, si on en croit | https://zeromanual.com/index.php/Unofficial_Service_Manual#Battery
Prix alibaba | 12.9 | 361.2 | 1444.8
Mode de calcul de Zero pour leurs capacités de batteries, selon |  |  |  | http://electricmotorcycleforum.com/boards/index.php?topic=8940.msg80815#msg80815
Sevcon max voltage | 119 | V
Capacité par brick | 30.25 | Ah
Energie par brick | 3599.75 | Wh
Pour 2 bricks | 7.1995 | kWh
Pour 4 bricks | 14.399 | kWh
Min voltage | 95 | V
Average voltage | 107 | V
capacité "moyenne" par brick | 3236.75 | Wh
capacité "moyenne" pour 4 bricks | 12.947 | kWh
capacité nominale pour 4 bricks | 12.6 | kWh | capacité nominale annoncée par Zero
Simulation charge
FEM batterie | 115 | V
Resistance interne | 0.03 | Ohm
| I | U
| 32 | 115.96
| 24 | 115.72
| 16 | 115.48
| 8 | 115.24
| 0 | 115
| -8 | 114.76
| -16 | 114.52
| -24 | 114.28
| -32 | 114.04
| -40 | 113.8
| -48 | 113.56
| -56 | 113.32
| -64 | 113.08
| -72 | 112.84
| -80 | 112.6
| -88 | 112.36
| -96 | 112.12
| -104 | 111.88
Note on B9: Farasis mentionne à la fois 4.15 et 4.2
Note on B10: Farasis mentionne à la fois 4.15 et 4.2
Note on B28: Farasis mentionne à la fois 4.15 et 4.2

## Tesla
Modules Tesla selon | https://www.facebook.com/groups/zmcowners/permalink/1937651192970746/
| 6S74P | 5S x 6S74P
nbre éléments en série | 6 | 30
nbre éléments en parallèle | 74 | 74
nbre d'éléments | 444 | 2220
type éléments | 18650
Capacity (nominal) kWh | 5.3 | 26.5
Capacity (nominal) Ah | 232
Nominal voltage / élément | 3.8
Voltage max / élément | 4.2
Voltage min / élément | 3.3
Nominal voltage / module | 25.2 | 126
Voltage max / module | 25.2
Voltage min / module | 19.8 | 99
Discharge max (continuous) (A)
Discharge peak (10 sec.) (A) | 750 | 750
Height (cm) | 7.874
Width (cm) | 30.226
Length (cm) | 66.548
Volume (liters) | 15.83839
Weight (kg) | 24.94758035 | 124.7379
Wh / kg | 212.4455
Wh / liter | 334.6299
Note on B11: Farasis mentionne à la fois 4.15 et 4.2

## Sur-Ron Light Bee
|  |  |  | pour chaque cellule |  | pour la batterie entière
modèle | cellules | série | parallèle | tension | Ah | tension | Ah
Sur-Ron Light Bee | 176 | 16 | 11 | 3.7 | 3 | 59.2 | 33

## capacités_old
Attention, cette feuille est obsolète
Capacité des accumulateurs, densité d'énergie stockée
Type | Modèle | V | Ah | Wh | kg | Wh / kg | prix | Wh / € | References or comments
NiMH | AA (ReCyko) | 1.3 | 2.1 | 2.73 | 0.0285 | 95.78947 | 2 | 1.365
NiMH | AAA (ReCyko) | 1.3 | 0.82 | 1.066 | 0.0122 | 87.37705 | 2 | 0.533
Li-ion | 14500 | 3.7 | 0.9 | 3.33 | 0.0191 | 174.3455
Li-ion | 18650 cheap | 3.7 | 2.4 | 8.88 | 0.0456 | 194.7368 | 4 | 2.22
Li-ion | 18650 Panasonic | 3.6 | 3.3 | 11.88 | 0.0485 | 244.9485 | 7 | 1.697143
Li-ion | gants 30 Seven | 7.4 | 1.9 | 14.06 | 0.072 | 195.2778
Li-Po | Motorola HF5X | 3.8 | 1.65 | 6.27 | 0.0285 | 220 | 9 | 0.6966667 | Smartphone
Li-ion | Stoots Easypower | 3.7 | 1.9 | 7.03 | 0.039 | 180.2564 | 15 | 0.4686667 | Head light
Li-ion | Zero ZF 3.3 | 113 | 28 | 3164 | 19 | 166.5263 | 3500 | 0.904 | Zero Motorcycles 2016 (in my FXS)
Li-ion | VTT Moustache 2017 | 36 | 13.8 | 496.8 | 2.5 | 198.72 |  |  | Mountain bike
graphene | graphenano | 2.3 |  |  |  | 1000
nanoFlowcell | QUANT 48VOLT | 48 |  |  |  | 600 |  |  | liquid electrolyte
Saint Jean Carbon | Graphene Phase One | 3 | 700 | 2100 | 1 | 2100
Saint Jean Carbon | Graphene Phase One | 3 | 320 | 960 | 1 | 960
Hybrid Kinetic Group | graphene lithium-sulfur |  |  |  |  | 2500
Note on A11: Li-Po = lithium-ion polymère
Note on B9: modèle NCR18650B
Note on D17: théorique
Note on D18: moyenne pour 100 cycles de décharge/recharge
Note on G16: En fait, les modèles actuels font 320Wh/litre, et ils comptent arriver à 600 wh/litre, mais je ne connais pas la densité de leur électrolyte.
Note on G19: annoncé...